## Sheet1
T [K] | c11 [GPa] | c12 [GPa] | c44 [GPa] | μ [GPa] | ν | τor [MPa]
1023 | 226.3 | 154.6 | 107.2 | 35.9 | 0.41 | 93
1123 | 215.2 | 147.3 | 102.9 | 34 | 0.41 | 88.1
温度 | 弹性常数 |  |  | 剪切模量 | 泊松比 | 奥罗万压力
T [K] | Δtgl [s] | Δtcl [s] | Δtdiff [s]
1023 | 1.0×10−10 | 0.9 | 0.9
1123 | 1.0 × 10−10 | 0.3 | 0.3
温度 | 位错滑移 | 位错攀移 | 空位扩散
T [K] | c0 | Dv [m2/s] | Mcl [m/(Pa· s)]
1023 | 1.03×10−7 | 1.33×10−11 | 1.87×10−8
1123 | 4.30×10−7 | 3.69×10−11 | 1.99×10−7
温度 | 标准状态空位浓度 | 空位扩散系数 | 位错攀移
各合金元素的质量分数
Al | Ti | Cr | Co | Ta | Re | W | Hf | Zr | B | Fe | C | Ni
5.74 | 0.73 | 6 | 9.3 | 3.4 | 2.9 | 8.3 | 1.4 | 0.005 | 0.016 | 0.019 | 0.07 | Bal
Specimen label | Surface orientation | Region’s name | Element content (at.%)
|  |  | Al | Cr | Co | Ti | Ni | Ta | W | Hf | Re
A | {1 0 0} | Coating | 43.85 | 3.89 | 6.33 | 0.63 | 44.49 | 0.07 | 0.74 | – | –
|  | IDZ | 17.32 | 12.72 | 10.07 | 2.23 | 50.91 | 1.47 | 3.4 | 0.88 | 1.02
|  | Substrate | 8.41 | 8.01 | 10.99 | 0.81 | 68.23 | 0.74 | 2.13 | – | 0.67
| {1 1 0} | Coating | 43.93 | 4.15 | 6.86 | 0.09 | 43.69 | 0.02 | 1.26 | – | –
|  | IDZ | 13.96 | 10.38 | 10.02 | 2.47 | 54.56 | 2.17 | 3.47 | 1.52 | 1.36
|  | Substrate | 8.1 | 7.08 | 11.08 | 0.78 | 68.85 | 0.66 | 2.58 | – | 0.87
STA | {1 0 0} | Coating | 44.11 | 4.02 | 6.67 | 0.49 | 43.73 | 0.02 | 0.95 | – | –
|  | IDZ | 23.14 | 11.36 | 9.75 | 2.22 | 47.17 | 1.14 | 3.37 | 0.56 | 1.3
|  | Substrate | 7.84 | 7.9 | 11.39 | 0.73 | 67.94 | 0.69 | 2.48 | 0.13 | 1.15
| {1 1 0} | Coating | 43.13 | 3.87 | 6.76 | 0.27 | 45.03 | 0.12 | 0.87 | – | –
|  | IDZ | 21.23 | 12.31 | 10.65 | 1.91 | 46.53 | 1.26 | 4.37 | 0.19 | 1.55
|  | Substrate | 7.39 | 9.12 | 12.01 | 0.7 | 67.18 | 0.69 | 1.97 | 0.05 | 0.9
样本标签 | 晶界取向 | 区域名 | 各元素的质量分数
下同
Specimen label | Surface orientation | Region’s name | Element content (at.%)
|  |  | Al | Cr | Co | Ti | Ni | Ta | W | Hf | Re
A | {1 0 0} | Coating | 37.8 | 4.5 | 6.19 | 0.51 | 49.4 | 0.77 | 0.83 | – | –
|  | IDZ | 15.41 | 11.14 | 9.74 | 1.26 | 56.11 | 1.86 | 3.13 | – | 1.35
|  | SDZ | 17.68 | 12.54 | 11.8 | 1.23 | 50.3 | 1.31 | 2.88 | 0.45 | 1.8
|  | Substrate | 8.12 | 9.45 | 9.12 | 0.83 | 67.83 | 0.82 | 2.14 | 0.34 | 1.32
| {1 1 0} | Coating | 41.27 | 4.41 | 7.48 | 0.85 | 44.57 | 0.96 | 0.46 | – | –
|  | IDZ | 10.93 | 9.68 | 9.23 | 2.14 | 58.25 | 3.82 | 4.38 | – | 1.57
|  | SDZ | 15.2 | 13.96 | 12.49 | 1.69 | 48.94 | 1.94 | 3.6 | 0.18 | 2
|  | Substrate | 7.56 | 10.82 | 9.78 | 0.94 | 64.09 | 1.89 | 3.16 | 0.12 | 1.64
STA | {1 0 0} | Coating | 34.22 | 4.43 | 6.12 | 0.46 | 53.48 | 0.48 | 0.81 | – | –
|  | IDZ | 22.94 | 9.25 | 11.2 | 0.96 | 51.27 | 0.36 | 2.96 | – | 1.07
|  | SDZ | 12.49 | 8.7 | 10.28 | 2.56 | 59.45 | 1.8 | 2.95 | 0.6 | 1.17
|  | Substrate | 8.21 | 7.2 | 11.13 | 0.71 | 68.44 | 0.86 | 2.36 | 0.11 | 0.98
| {1 1 0} | Coating | 39.35 | 3.92 | 6.89 | 0.96 | 47.6 | 0.61 | 0.67 | – | –
|  | IDZ | 20.52 | 10.96 | 11.03 | 1.44 | 50.89 | 0.53 | 3.4 | – | 1.23
|  | SDZ | 10.95 | 11.93 | 10.95 | 2.71 | 56.93 | 1.85 | 2.72 | 0.61 | 1.35
|  | Substrate | 7.18 | 9.14 | 11.76 | 0.77 | 67.3 | 0.65 | 2.05 | 0.14 | 1.01
四种不同体系合金的各元素质量分数 |  | Bal-Balance
Alloy | Ni | Al | Cr | Ta | W | Co | Mo | Re | Nb | C | Hf | B
Base | Bal. | 6 | 4 | 7 | 7 | 8 | 2 | 3 | 0.5 | 0.01 | 0 | 0
Hf | Bal. | 6 | 4 | 7 | 7 | 8 | 2 | 3 | 0.5 | 0.01 | 0.4 | 0
B | Bal. | 6 | 4 | 7 | 7 | 8 | 2 | 3 | 0.5 | 0.01 | 0 | 0.02
HfB | Bal. | 6 | 4 | 7 | 7 | 8 | 2 | 3 | 0.5 | 0.01 | 0.4 | 0.02
三种不同体系合金各元素的质量分数
Alloy | Ni | Co | Al | Ti | W | Mo | Cr | C | B | Zr
1 | Bal. | 5 | 2.3 | 5.6 | 1.2 | 2.8 | 14 | 0.02 | 0.015 | 0.03
2 | Bal. | 15 | 2.3 | 5.6 | 1.2 | 2.8 | 14 | 0.02 | 0.015 | 0.03
3 | Bal. | 23 | 2.3 | 5.6 | 1.2 | 2.8 | 14 | 0.02 | 0.015 | 0.03
| Ni | Co | Cr | Mo | W | Al | Ti | Nb | Hf | B | C | Zr
N18a | Bal. | 15.6 | 11.2 | 6.5 |  | 4.37 | 4.36 |  | 0.5 | 0.015 | 0.018 | 0.03
René 88 DTb | Bal. | 13 | 16 | 4 | 4 | 2.1 | 3.7 | 0.7 |  | 0.015 | 0.03 | 0.03
U720Lic | Bal. | 15 | 16 | 3 | 1.25 | 2.5 | 5 |  |  | 0.015 | 0.015 | 0.035
IN718合金各元素的质量分数
Alloy | Cr | Nb | Mo | Ti | Al | Co | Cu | C | Si, Mn | P | S | B | Fe | Ni
IN718 | 19.63 | 5.05 | 2.85 | 1.1 | 0.46 | 0.03 | 0.05 | 0.04 | 0.02 | 0.01 | 0.004 | 0.02 | Bal. | 52.59
Condition | Area fraction % | Number density mm− 2 | Average diameter μm
As-processed | 0.3 | 46 | 8.7 ± 7.7
Creep | 0.64 | 122 | 9.3 ± 5.6
Rejuvenation | 0.08 | 21 | 7.3 ± 6.0
| 面积比 | 数密度 | 平均直径
2%Re和 4.2%Re合金在相同条件下的蠕变曲线如左图1所示，左图1为980℃/200MPa 条件下的曲线，可以看出：2%Re 合金的蠕变寿命是 244.5h，而 4.2%Re合金的蠕变寿命是 689h，2%Re 合金的初始瞬间应变量较大，且蠕变初始阶段时间较短，约为 9h，稳态蠕变期间的应变速率较大，约为 0.36×10-5/s，随蠕变时间延长，合金的应变量增大，当蠕变 21h 后，其应变量达 1.43%。而 4.2%Re 合金的初始瞬间应变较小，且持续时间较长，约为 15h，在稳态蠕变阶段合金的应变量相对较小，稳态蠕变阶段时间较长，约为 490h，稳态期间的应变速率为 0.45×10-5 /s，当蠕变 21h 后，合金的应变量仅约为 0.8%，即：在相同蠕变时间内，2%Re 合金的应变量明显大于4.2%Re 合金的应变量。左图2类似.
注:上图中曲线斜率代表蠕变应变速率，蠕变应变速率越小越好；红色直线对应的横坐标代表的是合金的蠕变断裂寿命，蠕变断裂寿命越长越好。